## Sheet1
序号 | 项目 | 标准号 | 标准名称
1 | 粘度 | GB/T 1723-1993 | 涂料粘度测定法
|  | GB/T 9269-2009 | 涂料黏度的测定-斯托默黏度计法
|  | ASTM D2196-2015 | 用旋转(Brookfield)粘度计测定非牛顿材料流变性能的试验方法
|  | GB/T 9751.1-2008 | 色漆和清漆 用旋转黏度计测定粘度 第一部分：以高剪切速率操作的锥板黏度计
ISO 2884-1-1999
|  | GB/T 6753.4-1998 | 色漆和清漆 用流出杯测定流出时间
ISO 2431:2011
|  | GB/T 2794-2013 | 胶粘剂粘度的测定 单圆筒旋转粘度计法
2 | 细度 | GB/T 6753.1-2007 | 色漆，清漆和印刷油墨研磨细度的测定
ISO 1524：2000
|  | GB/T 1724-1979 | 涂料细度测定法
3 | 闪点 | GB/T 5208-2008 | 闪点的测试法 快速平衡闭杯法
4 | 不挥发物含量 | GB/T 1725-2007 | 色漆、清漆和塑料不挥发物含量的测定
ISO 3251-2008
AS 1580.301.1-2005
5 | 干燥时间 | GB/T 1728-1979 | 漆膜、腻子膜干燥时间测定法
6 | 遮盖力 | GB/T 1726-1979（1989） | 涂料遮盖力测定法
7 | 密度 | GB/T 6750-2007 | 色漆和清漆 密度的测定 比重瓶法
ISO 2811-1-2011
8 | 流挂性 | GB/T 9264-2012 | 色漆流挂性的测定
ISO 16862:2006
9 | 适用期 | ISO 9514-2005 | 色漆和清漆 液体体系适用期的试样制备、调节及测试
10 | 贮存稳定性 | GB/T 6753.3-1986 | 涂料贮存稳定性试验方法
11 | 体积分数 | GB/T 9272-2007 | 色漆和清漆 通过测量干涂层密度测定涂料的不挥发物体积分数
ISO 3233-1-2013
12 | 有害元素含量 | GB/T 23991-2009 | 涂料中可溶性有害元素含量的测定
13 | 挥发性有机物含量（VOC） | GB/T 23985-2009 | 色漆和清漆 挥发性有机化合物（VOC）含量的测定 差值法
ISO 11890-1-2007
|  | GB30981-2014 | 建筑钢结构防腐涂料中有害物质限量
|  | GB/T 23986-2009 | 色漆和清漆 挥发性有机化合物（VOC）含量的测定 气相色谱法
ISO 11890-2:2013
14 | 滴滴涕（DDT） | GB/T 25011-2010 | 船舶防污漆中滴滴涕含量的测试及判定
15 | 锡总量（有机锡） | GB/T 26085-2010 | 船舶防污漆中锡含量的测试及判定
|  | MEPC.197(62)-2011 | 2011年有害物质清单编制指南
16 | 苯、甲苯、乙苯、二甲苯含量 | GB/T 23990-2009 | 涂料中苯、甲苯、乙苯、二甲苯含量的测定 气相色谱法
|  | GB 30981-2014 | 建筑钢结构防腐涂料中有害物质限量
17 | 氯代烃 | GB/T 23992-2009 | 涂料中氯代烃含量的测定 气相色谱法
18 | 涂料类型 | GB/T 6040-2002 | 红外光谱分析方法通则
19 | 石棉 | ISO 22262-1：2012 | 大宗材料——第一部分：工业用大宗材料中石棉的取样和定性测定
|  | GB/T 23263-2009 | 制品中石棉含量测定方法
|  | NIOSH 9000-1994 | 石棉、温石棉的X射线衍射检测法
|  | NIOSH 9002-1994 | 偏光显微镜PLM测定石棉
|  | HSG 248-2006 | 石棉检测人员取样，分析，清理程序指南
20 | 分子量及分子量分布 | GB/T 27810-2011 | 色漆和清漆用漆基 凝胶渗透色谱法(GPC)用四氢呋喃做洗脱剂
21 | 灰分 | GB/T 1747.2-2008 | 色漆和清漆 颜料含量的测定 第2部分：灰化法
ISO 14680-2
22 | 刷涂性 | GB/T 6753.6-1986 | 涂料产品的大面积刷涂试验
23 | 施工性 | GB/T6822-2014 | 船体防污防锈漆体系
24 | 玻璃化转变温度 | GB/T 19466.2-2004 | 塑料差示扫描量热法(DSC)—第2部分：玻璃化转变温度的测定
ISO 11357.2-2013
|  | ISO 16805:2003 | 色漆和清漆用漆基—玻璃化转变温度的测定
25 | 铜总量 | GB/T 31409-2015 | 船舶防污漆总铜含量测定方法
|  | GB/T 6822-2014 | 船体防污防锈漆体系
26 | 铅含量 | GB/T 9758.1-1988 | 色漆和清漆 “可溶性金属含量的测定” 第1部分：铅含量的测定 火焰原子吸取光谱法和双硫腙分光光度法
|  | GB 24408-2009 | 建筑用外墙涂料中有害物质限量
|  | GB/T 13452.1-1992 | 色漆和清漆 总铅含量的测定 火焰原子吸收光谱法
|  | GB/T 26125-2011 | 电子电气产品 六种限用物质（铅、汞、镉、六价铬、多溴联苯和多溴二苯醚）的测定
|  | IEC 62321-2008 | 电子产品中某些物质的测定-第3.1部分-使用X射线荧关光谱仪对电子产品中铅、汞、镉、总铬和总溴进行筛选
|  | IEC 62321-5-2013 | 电子产品中某些物质的测定-第5部分-使用AAS、AFS、ICP-OES、ICP-MS确定聚合物和电子材料中的镉、铅和铬，以及确认金属材料中的镉和铅
27 | 镉含量 | GB 24408-2009 | 建筑用外墙涂料中有害物质限量
|  | GB/T 9758.4-1988 | 色漆和清漆 “可溶性金属含量的测定” 第4部分：镉含量的测定 火焰原子吸取光谱法和极谱法
|  | GB/T 26125-2011 | 电子电气产品 六种限用物质（铅、汞、镉、六价铬、多溴联苯和多溴二苯醚）的测定
|  | IEC 62321-2008 | 电子产品中某些物质的测定-第3.1部分-使用X射线荧关光谱仪对电子产品中铅、汞、镉、总铬和总溴进行筛选
|  | IEC 62321-5-2013 | 电子产品中某些物质的测定-第5部分-使用AAS、AFS、ICP-OES、ICP-MS确定聚合物和电子材料中的镉、铅和铬，以及确认金属材料中的镉和铅
28 | 六价铬含量 | G B /T 9758.5-1988 | 色漆和清漆 “可溶性”金属含量的测定 第五部分：液体色漆的颜料部分或粉末状色漆中六价铬含量的测定 二苯卡巴肼分光光度法
ISO 3856.5:1984
|  | GB 24408-2009 | 建筑用外墙涂料中有害物质限量
|  | IEC 62321-2008 | 电子产品中某些物质的测定-第3.1部分-使用X射线荧关光谱仪对电子产品中铅、汞、镉、总铬和总溴进行筛选
|  | GB/T 26125-2011 | 电子电气产品 六种限用物质（铅、汞、镉、六价铬、多溴联苯和多溴二苯醚）的测定
29 | 铬含量 | GB/T 9758.6-1988 | 色漆和清漆 “可溶性金属含量的测定” 第6部分：色漆的液体部分中铬总含量的测定 火焰原子吸取光谱法
|  | IEC 62321-2008 | 电子产品中某些物质的测定-第3.1部分-使用X射线荧关光谱仪对电子产品中铅、汞、镉、总铬和总溴进行筛选
|  | IEC 62321-5-2013 | 电子产品中某些物质的测定-第5部分-使用AAS、AFS、ICP-OES、ICP-MS确定聚合物和电子材料中的镉、铅和铬，以及确认金属材料中的镉和铅
30 | 汞含量 | GB/T 9758.7-1988 | 色漆和清漆 “可溶性金属含量的测定” 第7部分：色漆的颜料部分和水可稀释漆的液体部分的汞含量的测定 火焰原子吸取光谱法
|  | GB 24408-2009 | 建筑用外墙涂料中有害物质限量
|  | GB/T 26125-2011 | 电子电气产品 六种限用物质（铅、汞、镉、六价铬、多溴联苯和多溴二苯醚）的测定
|  | IEC 62321-2008 | 电子产品中某些物质的测定-第3.1部分-使用X射线荧关光谱仪对电子产品中铅、汞、镉、总铬和总溴进行筛选
|  | IEC 62321-4-2013 | 电子产品中某些物质的测定-第4部分-使用CV-AAS、CV-AFS、ICP-OES和ICP-MS确定聚合物、金属和电子材料中的汞
31 | 甲醇 | GB 30981-2014 | 建筑钢结构防腐涂料中有害物质限量
32 | 卤代烃 | GB 30981-2014 | 建筑钢结构防腐涂料中有害物质限量
33 | 乙二醇醚和醚酯 | GB 24408-2009 | 建筑用外墙涂料中有害物质限量
34 | 消耗臭氧物质 | EPA 8260 | 挥发性有机物GC-MS测试法
35 | 多氯联苯 | EPA 8082 | 气相色谱法测定多氯联苯
36 | 多溴联苯 | GB/T 26125-2011 | 电子电气产品 六种限用物质（铅、汞、镉、六价铬、多溴联苯和多溴二苯醚）的测定
|  | IEC 62321-2008 | 电子产品中某些物质的测定-第3.2部分-使用C-IC对聚合物和电子产品中的总溴进行筛选
|  | IEC 62321-6-2015 | 电子产品中某些物质的测定-第6部分-使用GC-MS、IAMS和HPLC测定聚合物和电子材料中多溴联苯和多溴联苯醚
37 | 多溴二苯醚 | GB/T 26125-2011 | 电子电气产品 六种限用物质（铅、汞、镉、六价铬、多溴联苯和多溴二苯醚）的测定
|  | IEC 62321-2008 | 电子产品中某些物质的测定-第3.2部分-使用C-IC对聚合物和电子产品中的总溴进行筛选
|  | IEC 62321-6-2015 | 电子产品中某些物质的测定-第6部分-使用GC-MS、IAMS和HPLC测定聚合物和电子材料中多溴联苯和多溴联苯醚
38 | 多氯化萘 | EPA 8270 | 气质联用仪测试半挥发性有机化合物
39 | 短链氯化石蜡 | EPA 8270 | 气质联用仪测试半挥发性有机化合物
40 | 六溴环十二烷 | EPA 8270 | 气质联用仪测试半挥发性有机化合物
41 | 全氟辛烷磺酸及其衍生物 | GB/T 24169-2009 | 氟化工产品和消费品中全氟辛烷磺酰基化合物（PFOS）的测定 高效液相色谱-串联质谱法
42 | 厚度 | GB/T 13452.2-2008 | 色漆和清漆 漆膜厚度的测定
ISO 2808:2007
|  | ISO 19840-2012 | 色漆和清漆 漆膜厚度的测定
|  | SSPC PA2：2015 | 使用磁性膜厚仪测量干膜厚度
43 | 硬度 | GB/T 6739-2006 | 色漆和清漆 铅笔法测定漆膜硬度
ISO 15184-1998
44 | 柔韧性 | GB/T 1731-1993 | 漆膜柔韧性测定法
|  | MIL-PRF-24667C-2008 | 辊涂、喷涂或自附着施工的涂层及防滑体系
|  | ASTM D4145-2010 | 预涂漆试板涂层弯曲试验方法
45 | 冲击 | GB/T 1732-1993 | 漆膜耐冲击测定法
|  | ASTM D2794-1993 | 有机涂层抗快速变形（冲击）作用的测试方法
|  | GB/T 20624.1-2006 | 色漆和清漆 快速变形（耐冲击性 ）试验 第一部分：落锤试验 (大面积冲头)
ISO 6272-1:2002
|  | AS 1580.406.1—2004 | 涂料及相关材料：测试方法406.1—:冲击力—落锤试验（Gardner方法测试）
|  | MIL-PRF-24667C-2008 | 辊涂、喷涂或自附着施工的涂层及防滑体系
46 | 附着力 | GB/T 1720-1989 | 漆膜附着力测定法
|  | GB/T 5210-2006 | 涂料和清漆 拉开法附着力试验
ISO 4624-2002
|  | ASTM D 4541-2009 | 用便携式粘附力测定仪测定涂层脱落强度的标准试验方法
|  | AS 1580.408.5—2006 | 色漆和清漆 拉开法附着力试验
|  | GB/T 9286-1998 | 色漆和清漆 漆膜的划格试验
ISO 2409-2013
47 | 光泽 | GB/T 9754-2007/ | 色漆和清漆 不含金属颜料的色漆漆膜之20℃、60℃和85℃镜面光泽的测定
ISO 2813-2014
48 | 漆膜色差 | GB/T 11186.1-1989 | 涂膜颜色的测量方法 第一部分：原理
|  | GB/T 11186.2-1989 | 涂膜颜色的测量方法 第二部分：颜色测量
ISO 7724.2-1984
|  | GB/T 11186.3-1989 | 涂膜颜色的测量方法 第三部分：色差计算
49 | 弯曲性 | GB/T 6742-2007 | 漆膜弯曲试验（圆柱轴）
ISO 1519:2011
50 | 耐磨性 | GB/T 1768-2006 | 色漆和清漆 耐磨性的测定 旋转橡胶砂轮法
ISO 7784-2:1997
|  | AS 1580.403.2-2006 | 油漆及相关材料-测试方法403.2-耐磨性
51 | 耐候性 | ISO 2810-2004 | 涂层自然气候暴露试验方法
GB/T 9276-1996
52 | 耐湿热 | GB/T 1740-2007 | 漆膜耐湿热测定法
53 | 耐盐雾 | GB/T 1771-2007 | 色漆和清漆 耐中性盐雾的性能测定
ISO 9227-2012
54 | 耐水性 | GB/T1733-1993 | 漆膜耐水性测定法
|  | ISO 2812-2:2007 | 色漆和清漆 耐液体介质的测定 第2部分：水浸法
55 | 耐人工加速老化 | GB/T 14522-2008 | 机械工业产品用塑料、涂料、橡胶材料人工气候加速试验方法 荧光紫外灯
|  | ISO 16474.3-2013 | 色漆和清漆 实验室光源暴露试验方法 第3部分：荧光紫外灯
|  | GB/T 23987-2009 | 色漆和清漆 涂层的人工气候老化曝露 曝露于荧光紫外线和水
|  | GB/T 1865-2009 | 色漆和清漆 人工气候老化和人工辐射曝露 滤过的氙灯辐射
ISO16474.2:2013
56 | 耐液体介质 | GB/T 9274-1988 | 色漆和清漆 耐液体介质的测定
|  | ISO 2812-1:2007 | 色漆和清漆 耐液体介质的测定 第1部分：在除水以外的液体中沉浸
|  | ISO 2812-2:2007 | 色漆和清漆 耐液体介质的测定 第2部分：水浸法
57 | 耐盐水性 | GB/T 10834-2008 | 船舶漆耐盐水性的测定 盐水和热盐水浸泡法
58 | 耐高低温 | GB/T 1735-2009 | 色漆和清漆 耐热性测定
ISO 3248:1998
59 | 耐油性 | HG/T 3343-1985 | 漆膜耐油性测定法
60 | 耐阴极剥离性 | GB/T 7790-2008 | 色漆和清漆 暴露在海水中的涂层耐阴极剥离性能的测定
ISO 15711：2003
|  | SY/T 0037-2012 | 管道防腐层阴极剥离试验方法
|  | AS 4352-2005 | 涂料耐阴极剥离试验
|  | ASTM G8:1996 | 管道涂层耐阴极剥离试验方法
61 | 涂层交流阻抗 | ISO 16773-2-2007 | 涂料和清漆.高阻抗涂层样品的电化学阻抗频谱(EIS) 第2部分：数据采集
62 | 目视比色 | GB/T 9761-2008 | 色漆和清漆 色漆的目视比色
ISO 3668-1998
63 | 盐含量 | GB/T 18570.9-2005 | 涂覆涂料前钢材表面处理 表面清洁度的评定试验 第9部分:水溶性盐的现场电导率测定法
ISO 8502-9：1998
|  | ISO 8502-6：2006 | 涂层材料使用前的钢料--表面的清理准备.表面清洁度评定的检验--第6部分:分析用可溶于水的杂质的萃取--布雷斯勒法(Bresle)
64 | 磨蚀率 | ASTM D4938-1989（2007） | 用高速水测试防污漆磨蚀速率的标准试验方法
|  | GB/T 31411-2015 | 船舶防污漆磨蚀率测定法
|  | GB/T6822-2014 | 船体防污防锈漆体系
65 | 孔隙率 | SY/T 0063-1999 | 管道防腐层检漏试验方法
|  | ASTM D5162-2006 | 金属衬底上绝缘涂层不连续（漏涂）测试规程
|  | ISO 29601-2011 | 色漆和清漆 —保护涂层腐蚀防护—干膜中孔隙率评定
66 | 摩擦系数 | MIL-PRF-24667C-2008 | 辊涂、喷涂或自附着施工的涂层及防滑体系
67 | 对阻拦索的磨损性 | MIL-PRF-24667C-2008 | 辊涂、喷涂或自附着施工的涂层及防滑体系
68 | 涂膜发射率 | GJB5023-2003 | 材料和涂层反射率和发射率测试方法 第2部分发射率
69 | 表面电阻率 | GB/T 16906-1997 | 石油罐导静电涂料电阻率测定法
70 | 体积电阻率、表面电阻率 | HG/T 3331-2012 | 绝缘漆漆膜体积电阻系数和表面电阻系数测定法
|  | GB/T 1410-2006 | 固体绝缘材料体积电阻率和表面电阻率试验方法
71 | 耐溶剂擦拭 | ASTM D5402-2006 | 采用溶剂擦拭法测定有机涂料耐溶剂擦拭性
|  | ASTM D4752-10（2015） | 用溶剂擦拭法测定硅酸乙酯（无机）富锌底漆的耐MEK擦拭性
72 | 粗糙度 | ISO 8503-2:2012 | 涂装油漆和有关产品前钢材预处理--喷射清理钢材的表面粗糙度特性-第2部分：磨料喷射清理表面的粗糙度定级方法-比较方法
|  | ISO 8503-4:2012 | 涂装油漆和有关产品前钢材预处理--喷射清理钢材的表面粗糙度特性-第4部分:ISO表面轮廓比较仪的校准方法及表面轮廓的测定方法-触针仪器的方法
73 | 接触角 | GB/T 30693:2014 | 塑料薄膜和薄片的水的接触角的测量
ISO 15989:2004
74 | 耐湿性 | GB/T 13893-2008 | 色漆和清漆 耐湿性的测定 第1部分：连续冷凝法
ISO 6270-1:1998
|  | ISO 6270-2:2005 | 色漆和清漆 耐湿性的测定 第2部分：冷凝水环境下样板暴露程序
77 | 对面漆适应性 | GB/T 6748-2008 | 船用防锈漆
78 | 锌粉中金属锌含量 | GB/T 6890-2012 | 锌粉
|  | ISO 3549-1995 | 色漆用锌粉颜料 规范和试验方法
79 | 不挥发份中金属锌含量 | HG/T 3668-2009 | 富锌底漆
|  | ASTM D6580-2009 | 锌粉颜料及富锌漆干膜中金属锌含量测定的标准方法
80 | 与阴极保护相容性 | GB/T 6822-2014 | 船体防污防锈漆体系
81 | 防污漆动态模拟 | GB/T 7789-2007 | 船底防污漆防污性能动态试验方法
82 | 防污漆实海浸泡 | GB/T 5370-2007 | 防污漆样板浅海试验方法
83 | 防污漆淡水浸泡浮筏 | GB/T 5370-2007 | 防污漆样板浅海试验方法
84 | 防污漆淡水/海水交替浸泡浮筏 | GB/T 5370-2007 | 防污漆样板浅海试验方法
85 | 水线漆耐划水性 | GB/T 9260-2008 | 船用水线漆（附录A)
86 | 防污漆铜离子渗出率 | ISO 15181-2-2007 | 色漆和清漆.防污漆杀虫剂释放率的测定第2部分：萃取物中铜离子浓度的测定和释放率的计算
|  | GB/T 6824-2008 | 船底防污漆铜离子渗出率测定法
87 | 海水腐蚀 | GB/T 6384-2008 | 船舶及海洋工程用金属材料 在天然环境中的海水腐蚀试验方法
|  | JB/T 8424-1996 | 金属覆盖层和有机涂层 天然海水腐蚀试验方法
88 | 防滑性 | GB/T 9263-1988 | 防滑甲板漆防滑性的测定
89 | 防污漆降阻性能测试 | GB/T 7791-2014 | 防污漆降阻性能试验方法
90 | 藤壶剪切力 | ASTM D5618-1994(2011) | 藤壶剪切附着力标准测试方法
91 | 防污漆代森锌渗出率 | ISO 15181-3：2007 | 色漆和清漆. 防污漆杀虫剂释放率的测定 第3部分：通过测定萃取物中环亚乙基硫脲浓度来计算代森锌释放率
92 | 防污漆吡啶三苯基硼烷（PTPB）渗出率 | ISO 15181-4:2008 | 涂料和清漆.防污涂料中生物杀灭剂释放率的测定.萃取物中吡啶三苯基硼烷(PTPB)浓度的测定和释放率的计算
93 | 防污漆甲苯氟磺胺和苯氟磺胺渗出率 | ISO 15181-5:2008 | 涂料和清漆.防污涂料中生物杀灭剂释放率的测定.通过萃取物中二甲基甲苯基硫胺(DMST)和二甲基苯基硫胺(DMSA)的浓度计算甲苯氟磺胺和苯氟磺胺的释放速率
94 | 防污漆灭钉螺剂渗出率 | ISO 15181-6：2012 | 涂料和清漆.防污涂料中生物杀灭剂释放率的测定.第6部分:通过定量提取物中分解产物的浓度计算灭钉螺剂的释放速率
95 | 抗起泡性 | GB/T 6822-2014 | 船体防污防锈漆体系
96 | 耐浸泡性 | GB/T 6822-2014 | 船体防污防锈漆体系
97 | 货油舱保护涂层 | IMO MSC 288(87) | 原油油船货油舱保护涂层性能标准
|  | GB/T 31820-2015 | 原油油船货油舱漆
98 | 货油舱耐蚀钢 | IMO MSC 289（87） | 原油油船货油舱防腐保护替代方法性能标准
99 | 混凝土涂层 | JTJ 275-2000 | 海港工程混凝土结构防腐蚀技术规范
（抗氯离子渗透、粘结力、耐碱性、耐人工加速老化）
100 | 压载舱漆 | GB/T 6823-2008 | 船舶压载舱漆
|  | IMO MSC 215.82（2006） | 船舶压载舱漆
101 | 海上平台涂料 | NORSOK M-501:2004 | 表面处理及防护涂料
|  | NORSOK M-501：2012 | 表面处理及防护涂料
|  | ISO 20340-2009 | 色漆与清漆 海洋平台及相关结构物的保护涂层体系性能要求